## TELA BASE CHAMARRA Y PANTALON
Licitación Pública Nacional Presencial No. 40051001-034-26 (CAGEG-034/2026), para Adquisición de Uniformes Deportivos para el “Programa de Uniformes Escolares del Estado de Guanajuato” correspondiente al Ciclo Escolar 2026-2027
FORMATO DE EVALUACION DE ESPECIFICACIONES DE TEJIDOS DE PRENDA
TELA BASE CHAMARRA Y PANTALON
Anexo CT
Concepto | Especificación | Unidad | Método
Composición | 100% Poliéster |  | NMX-A-084-INNTEX-2015
Fibra | TEX (masa lineal indistinta) y mayor 110 filamentos en una de las direcciones (capilares) | Filamentos (capilares) | ASTM D 1059-01, o método interno aprobado por la EMA
Peso (minimo) | 100 | g/m2 | NMX-A-3801-INNTEX-2012
Color (código Pantone) | 19-4028 TP
Construcción (mínimo) | Urdimbre 95 | Hilos / pulgada | NMX-A-7211/2-INNTEX-2015
Trama 70
Fuerza máxima de tracción (resistencia) (mayor o igual) | Urdimbre 400 | N | NMX-A-059/2-INNTEX-2019
Trama 700
Resistencia al rasgado (resistencia) (valores mayores o iguales) | Urdimbre 10 | N | NMX-A-109-INNTEX-2012
Trama 16
Cambio dimensional | Urdimbre +/- 2.0 | % | NMX-A-5077-INNTEX-2015 y NMX-A-6330-INNTEX-2015
(encogimiento) | Trama +/- 2.0
Solidez al lavado | 4 |  | NMX-A-105-C06-INNTEX-2015
Lana 4, Acrílico 4, Poliéster 4, Algodón 4, Acetato 4 | 3
Poliamida 3-4
Solidez del color al frote seco y humédo; especificación, manchado. | 4 3 |  | NMX-A-073-INNTEX-2005
Grados: Acetato 4, Algodón 4, Poliamida 3, Poliéster 4, Acrílico 4, Lana 4
Solidez del color a la luz artificial | 4 |  | NMX-A-105-B02-INNTEX-2019
Solidez del color al sudor (ácido y alcalino). Especificación, manchado. | 4 |  | NMX-A-105-E04--INNTEX-2019
Grados: Acetato 4, Algodón 4, Poliamida 4, Poliéster 4, Acrílico 4, Lana 4 | 4
Tiempo de absorción (máximo) | 6 | Segundos | NMX-A-014-INNTEX-2005
AATCC-79
Lab y Número de reporte
Fecha

## TELMANGACUELLOCANESUCHAMARRA
Licitación Pública Nacional Presencial No. 40051001-034-26 (CAGEG-034/2026), para Adquisición de Uniformes Deportivos para el “Programa de Uniformes Escolares del Estado de Guanajuato” correspondiente al Ciclo Escolar 2026-2027
FORMATO DE EVALUACION DE ESPECIFICACIONES DE TEJIDOS DE PRENDA
TELA MANGA, CANESU (HOMBROS) Y CUELLO CHAMARRA
Anexo CT
Concepto | Especificación | Unidad | Método
Composición | 100% Poliéster |  | NMX-A-084-INNTEX-2015
Composición (fibra) | TEX (masa lineal indistinta y mayor 110 filamentos en una de las direcciones | Filamentos (capilares) | ASTM D 1059-01, o método interno aprobado por la EMA
(capilares) )
Peso mínimo | 100 | g/m2 | NMX-A-3801-INNTEX-2012
Color (código Pantone) | 16-4134 TP
Construcción (mínimo) | Urdimbre 95 | Hilos / pulgada | NMX-A-7211/2-INNTEX-2015
Trama 65
Fuerza máxima de tracción (resistencia) (mayor o igual) | Urdimbre 500 | N | NMX-A-059/2-INNTEX-2019
Trama 680
Resistencia al rasgado (resistencia) (valores mayores o iguales) | Urdimbre 18 | N | NMX-A-109-INNTEX-2012
Trama 25
Cambio dimensional | Urdimbre +/- 2.0 | % | NMX-A-158-INNTEX-2009; CONDICIONES DE LAVADO: NMX-A-092-INNTEX-2009
(encogimiento) | Trama +/- 2.0
Solidez al Lavado | 4 |  | NMX-A-105-C06-INNTEX-2015
Lana 4, Acrílico 4, Poliéster 4, Algodón 4, Acetato 4 | ´3 - 4
Poliamida 3-4
Solidez del color al frote seco y humédo;. Especificación, manchado. | 3 - 4 3 - 4 |  | NMX-A-073-INNTEX-2005
Grados: Acetato 4, Algodón 4, Poliamida 4, Poliéster 4, Acrílico 4, Lana 4
Solidez del color a la luz artificial | ´3 - 4 |  | NMX-A-105-B02-INNTEX-2010 Parte B02 O NMX-A-165/2-INNTEX-2006 METODO 5
Solidez del color al sudor (ácido y alcalino) | 4 3 -4 |  | NMX-A-105-E04-INNTEX-2019
Especificación, manchado. Grados: Acetato 4, Algodón 4, Poliamida 4, Poliéster 4, Acrílico 4, Lana 4
Tiempo de Absorción Máximo | 6 | Segundos | NMX-A-014-INNTEX-2005
AATCC-79
Laboratorio y Número de reporte
Fecha

## TELA FORRO CHAMARRA
Licitación Pública Nacional Presencial No. 40051001-034-26 (CAGEG-034/2026), para Adquisición de Uniformes Deportivos para el “Programa de Uniformes Escolares del Estado de Guanajuato” correspondiente al Ciclo Escolar 2026-2027
FORMATO DE EVALUACION DE ESPECIFICACIONES DE TEJIDOS DE PRENDA
TELA FORRO CHAMARRA
Anexo CT
Concepto | Especificación | Unidad | Método
Composición | 100% Poliéster |  | NMX-A-084-INNTEX-2015
Peso (mínimo) | 80 | g/m2 | NMX-A-3801-INNTEX-2012
Color (código Pantone) | 19-4028 TP
Resistencia a la formación de frisas (pilling) | 4 |  | NMX-A-12945-3-INNTEX-2020
Cambio dimensional | Mallas +/-8 | % | NMX-A-5077-INNTEX-2015 y NMX-A-6330-INNTEX-2015
(encogimiento Máximo) | Columnas +/- 8
Tiempo de Absorción (máximo) | 6 | Segundos | NMX-A-014-INNTEX-2005
AATCC-79
Laboratorio y Número de reporte
Fecha

## TELA SHORT
Licitación Pública Nacional Presencial No. 40051001-034-26 (CAGEG-034/2026), para Adquisición de Uniformes Deportivos para el “Programa de Uniformes Escolares del Estado de Guanajuato” correspondiente al Ciclo Escolar 2026-2027
FORMATO DE EVALUACION DE ESPECIFICACIONES DE TEJIDOS DE PRENDA
TELA SHORT
Anexo CT
Concepto | Especificación | Unidad | Método
| 100% Poliéster |  | NMX-A-084-INNTEX-2015
Tipo de Tejido | Tejido de punto |  | Método interno del laboratorio
Peso (mínimo) | 120 | g/m2 | NMX-A-3801-INNTEX-2012
Color | Azul marino |  | Método interno del laboratorio
Resistencia a la formación de frisas (pilling) (mínimo) | 4 |  | NMX-A-12945-3-INNTEX- 2020
Cambio dimensional (encogimiento Máximo) | +/- 4% | % | NMX-A-5077-INNTEX- 2015; CONDICIONES DE
| +/- 4% |  | LAVADO: NMX-A-6330- INNTEX-2015
Tiempo de Absorción Máximo | 6 | Segundos | NMX-A-014-INNTEX-
2005
AATCC TM79-2010e
2(2018)e Opción A
Lab y Número de reporte
Fecha

## TELA PLAYERA
Licitación Pública Nacional Presencial No. 40051001-034-26 (CAGEG-034/2026), para Adquisición de Uniformes Deportivos para el “Programa de Uniformes Escolares del Estado de Guanajuato” correspondiente al Ciclo Escolar 2026-2027
FORMATO DE EVALUACION DE ESPECIFICACIONES DE TEJIDOS DE PRENDA
TELA PLAYERA
Anexo CT
Concepto | Especificación | Unidad | Método
Composición | 100% Poliéster |  | NMX-A-084-INNTEX-2015
Peso (mínimo) | 120 | g/m2 | NMX-A-3801-INNTEX-2012
Tipo de tejido | Tejido de punto |  | Método interno del laboratorio
Color (código Pantone) | Blanco
Resistencia a la formación de frisas (pilling) | 4 |  | NMX-A-12945-3-INNTEX-2020
Cambio dimensional | Mallas +/- 4 | % | NMX-A-5077-INNTEX-2015 y NMX-A-6330-INNTEX-2015
(encogimiento Máximo) | Columnas +/- 4
Tiempo de Absorción (máximo) | 6 | Segundos | NMX-A-014-INNTEX-2005
AATCC-79
Laboratorio y Número de reporte
Fecha

## GORRA
Licitación Pública Nacional Presencial No. 40051001-034-26 (CAGEG-034/2026), para Adquisición de Uniformes Deportivos para el “Programa de Uniformes Escolares del Estado de Guanajuato” correspondiente al Ciclo Escolar 2026-2027
FORMATO DE EVALUACION DE ESPECIFICACIONES DE TEJIDOS DE PRENDA
TELA GORRA
Anexo CT
Concepto | Especificación |  |  | Unidad | Método
Composición | 60 a 70 poliéster / |  |  | % | NMX-A-1833-1-INNTEX-2014
| 30 a 40 algodón |  |  |  | NMX-A-1833-11-INNTEX-2014
Peso mínimo (masa) | 180 |  |  | g/m² | NMX-A-3801-INNTEX-2012
Construcción (mínimo) | Urdimbre |  | 105 | Hilos / pulgada | NMX-A-7211/2-INNTEX-2015
| Trama |  | 45 |  | Método “A” Disección de tejido
Cambio dimensional (encogimiento) | Urdimbre Trama | +/-3 |  | % | NMX-A-5077-INNTEX-2015; CONDICIONES DE LAVADO: NMX-A-6330-INNTEX-2015
+/-3
Fuerza máxima de tracción (resistencia) (mayor o igual) | Urdimbre Trama | 770 |  | N | NMX-A-059/2-INNTEX-2019
350
Resistencia al rasgado (resistencia) (valores mayores o iguales) | Urdimbre | 30 |  | N | NMX-A-109-INNTEX-2012
| Trama | 15
Solidez del color al Lavado (minimo) | 3 - 4 |  |  |  | NMX-A-105-C06-INNTEX-2015
Lana 4, Acrílico 4, Poliéster 4, Algodón 4, Acetato 4, Poliamida 3-4
Solidez del color a la luz | 4 |  |  |  | NMX-A-105-B02-INNTEX-2019 O
NMX-A-165/2-INNTEX-2006
METODO 5
Solidez del color al sudor Especificación, manchado. (minimo) | 4 |  |  |  | NMX-A-105-E04-INNTEX-2019
Acido
Alcalino
Grados: Acetato 4, Algodón 4, Poliamida 3, Poliéster 4, Acrílico 4, Lana 4
Solidez del color al frote |  |  |  |  | NMX-A-073-INNTEX-2005
Especificación, manchado.
Urdimbre y Trama (seco) | '3 - 4 3
Urdimbre y Trama (humedo)
Lab y Número de reporte
Fecha

## CALCETA
Licitación Pública Nacional Presencial No. 40051001-034-26 (CAGEG-034/2026), para Adquisición de Uniformes Deportivos para el “Programa de Uniformes Escolares del Estado de Guanajuato” correspondiente al Ciclo Escolar 2026-2027
FORMATO DE EVALUACION DE ESPECIFICACIONES DE TEJIDOS DE PRENDA
CALCETA
Anexo CT
Concepto | Especificación | Unidad | Método
Composición | 54% Algodon | % | NMX-A-1833-1-INNTEX-2014
(+/- 5 puntos porcentuales en cada fibra) | 40% Poliamida (Nylon) |  | NMX-A-1833-2-INNTEX-2014
| 6% Elastano |  | NMX-A-1833-7-INNTEX-2014
NMX-A-1833-12-INNTEX-2014
Peso por pieza (mínimo) | 18 | g | NMX-A-3801-INNTEX-2012
Cambio dimensional (encogimiento) (maximo) | Largo pierna | ± 5% | NMX-A-5077-INNTEX-2015
| Ancho pierna | ± 5%
| Largo pie | ± 6%
| Ancho pie | ± 6%
Solidez al Lavado | 4 |  | NMX-A-105-C06-INNTEX-2015
Lana 4, Acrílico 4, Poliéster 4, Algodón 4, diacetato 4, Poliamida 3 | 3 |  | Detergente sin abrillantador óptico
(minimo)
Solidez del color al sudor Especificación, manchado. (minimo) | 4 |  | NMX-A-105-E04-INNTEX-2019
Acido
Alcalino | 3
Grados: Acetato 4, Algodón 4, Poliamida 3, Poliéster 4, Acrílico 4, Lana 4
Solidez del color a la luz artificial | 4 |  | NMX-A-105-B02-INNTEX-2019 NMX-A-165/2-INNTEX- 2006
(minimo) |  |  | METODO 5
Lab y Número de reporte
Fecha

## RESUMEN
Licitación Pública Nacional Presencial No. 40051001-034-26 (CAGEG-034/2026), para Adquisición de Uniformes Deportivos para el “Programa de Uniformes Escolares del Estado de Guanajuato” correspondiente al Ciclo Escolar 2026-2027
RESUMEN FORMATO DE EVALUACION DE CARACTERISTICAS DE TEJIDOS DE PRENDAS RESPECTO A PRUEBAS DE LABORATORIO
Anexo CT
| CONCEPTO | Licitante 1 | Liictante 2 | Licitante 3
1 | Chamarra
2 | Pantalon
3 | Playera
4 | Short
5 | Gorra
6 | Calceta